## Domaine 1
1 ESSAIS SUR MELANGES TRAITES AUX LIANTS HYDROCARBONES : Surlignés en jaune les essais demandés à minima pour la qualification
N° Dérogation DAN
Teneur en liant soluble - Méthode B.2.1- par différence - Centrifugeuse à flux continu | N | NF EN 12697-1 | 1A 1D 1E 1T 1U
Teneur en liant soluble - Méthode B.1.3 - par différence (Kumagawa) | N | NF EN 12697-1 | 1A 1B 1C 1D 1T 1U
Teneur en liant soluble - Méthode B.1.6 - B.2.4 - B.3.2 (méthode de ROUEN) | N | NF EN 12697-1 | 1A 1T 1U
Teneur en liant soluble - Méthode B.1.7 - B.2.1 par différence - appareils automatiques à tamis cylindrique | N | NF EN 12697-1 | 1A 1D 1T 1U
Granulométrie | N | NF EN 12697-2 | 5B 5C 1A 1P
Extraction des bitumes à l'évaporateur rotatif | N | NF EN 12697-3 + A1
Récupération des bitumes à la colonne à distiller | N | NF EN 12697-4
Masse volumique réelle (MVR) des matériaux bitumineux (modalités à préciser) | N | NF EN 12697-5
Détermination de la masse volumique apparente des éprouvettes bitumineuses (modalités à préciser) | N | NF EN 12697-6 | 1N 1O 1S
Détermination de la masse volumique apparente des éprouvettes bitumineuses par les rayons gamma | N | NF EN 12697-7
Détermination de la teneur en vides caractéristiques des matériaux bitumineux | N | NF EN 12697-8
Détermination de la masse volumique de référence | N | NF EN 12697-9
Compactabilité | N | NF EN 12697-10
Détermination de l'affinité granulat-bitume | N | NF EN 12697-11
Détermination de la sensibilité à l'eau des éprouvettes bitumineuses (modalités à préciser) | N | NF EN 12697-12
Mesure de la température | N | NF EN 12697-13 | 1F
Teneur en eau | N | NF EN 12697-14
Détermination de la sensibilité à la ségrégation | N | NF EN 12697-15
Abrasion par pneus à crampons | N | NF EN 12697-16
Perte de matériau des éprouvettes d'enrobé drainant | N | NF EN 12697-17
Egouttage du liant | N | NF EN 12697-18
Perméabilité des éprouvettes | N | NF EN 12697-19
Essai d'indentation sur cubes ou éprouvettes cylindriques | N | NF EN 12697-20
Essai d'indentation de plaques | N | NF EN 12697-21
Essai d’orniérage (orniéreur grand modèle) | N | NF EN 12697-22
Détermination de la résistance à la traction indirecte des éprouvettes bitumineuses | N | NF EN 12697-23
Résistance à la fatigue - Modalités à préciser | N | NF EN 12697-24
Essai de compression cyclique | N | NF EN 12697-25
Module de rigidité - Modalités à préciser | N | NF EN 12697-26
Prélèvements d'échantillons | N | NF EN 12697-27 | 1G
Préparation des échantillons pour la détermination de la teneur en liant, de la teneur en eau et de la granularité | N | NF EN 12697-28 | 1H 1I 1J
Détermination des dimensions des éprouvettes d'enrobés hydrocarbonés (Tirage 2 (2009-10-01) | N | NF EN 12697-29
Méthodes d'essai pour mélange hydrocarboné à chaud - Partie 30 : confection d'éprouvettes par compacteur à impact | N | NF EN 12697-30
Confection d'éprouvettes à la presse à compactage giratoire | N | NF EN 12697-31
Confection d'éprouvettes par compacteur vibratoire | N | NF EN 12697-32
Préparation de corps d'épreuve au compacteur de plaque | N | NF EN 12697-33 | 1K
Essai MARSHALL | N | NF EN 12697-34
Malaxage de laboratoire | N | NF EN 12697-35
Détermination des épaisseurs de chaussée bitumineuse | N | NF EN 12697-36
Essai au sable chaud de l'adhésion du liant sur des gravillons pre-enrobés pour HRA (hot rolled asphalt) | N | NF EN 12697-37
Détermination de la teneur en liant par calcination | N | NF EN 12697-39
Résistance aux fluides de déverglaçage | N | NF EN 12697-41
Quantité de matériaux étrangers présents dans les agrégats d'enrobés | N | NF EN 12697-42
Résistance aux carburants | N | NF EN 12697-43
Propagation de fissure par essai de flexion d'un bloc semi-circulaire | N | NF EN 12697-44
Propagation de fissure par essai de flexion d'un bloc semi-circulaire | N | NF EN 12697-45
Fissuration et propriétés à basse température par des essais de traction uniaxiale | N | NF EN 12697-46
Détermination de la teneur en cendres des bitumes naturels | N | NF EN 12697-47
Méthodes d'essais - Partie 49 : Détermination du coefficient de frottement après polissage | N | NF EN 12697-49
Résistance aux arrachements superficiels | N | XP CEN/TS 12697-50
Conditionnement pour l'obtention d'un vieillissement par oxydation | N | XP CEN/TS 12697-52
Montée en cohésion par la méthode du maniabilimètre | N | NF EN 12697-53
Mûrissement d'éprouvettes d'essai pour enrobés à l'émulsion de bitume | N | NF EN 12697-54
Evaluation organoleptique des mélanges à l'émulsion de bitume | N | NF EN 12697-55
Confection d'éprouvettes par compacteur statique | N | NF EN 12697-56
Essais sur les fillers utilisés dans les mélanges bitumineux - Partie 1 : essai bille-anneau | N | NF EN 13179-1
Essai DURIEZ sur mélanges hydrocarbonés à froid à l'émulsion de bitume | N | NF P 98-251-4 | 1L
Essai de compactage à la presse à cisaillement giratoire (PCG) | N | NF P 98-252
Détermination du % de vides communicants des matériaux liés | N | NF P 98-254-2
Détermination du pouvoir absorbant des fines | N | NF P 98-256-1 | 1M
Méthode d'essai de détermination de la qualité d'enrobage manuel de matériaux hydrocarbonés à froid | N | NF P 98-257-1
Méthode du maniabilimètre | N | NF P 98-258-1
Essai sur asphaltes coulés - Détermination du coefficient de maniabilité - Méthode Bernard-brunel | N | NF T 66-033

## Domaine 2
2 ESSAIS SUR MATERIAUX NON TRAITES OU TRAITES AUX LIANTS HYDRAULIQUES : Surlignés en jaune les essais demandés à minima pour la qualification
Méthode d'essai de détermination en laboratoire de la masse volumique de référence et la teneur en eau - Introduction et exigences générales | N | NF EN 13286-1
Méthodes d'essai de détermination en laboratoire pour la masse volumique de référence et de la teneur en eau - Compactage Proctor (modalités à préciser) | N | NF EN 13286-2
Méthodes d'essai de détermination en laboratoire de la masse volumique de référence et la teneur en eau - Vibrocompression à paramètres contrôlés | N | NF EN 13286-3
Méthodes d'essai pour la masse volumique de référence et la teneur en eau en laboratoire - Marteau vibrant | N | NF EN 13286-4
Méthodes d'essai pour la masse volumique de référence et la teneur en eau en laboratoire - Table vibrante | N | NF EN 13286-5
Détermination de la résistance en traction directe des mélanges traités aux liants hydrauliques | N | NF EN 13286-40
Détermination de la résistance à la compression des mélanges traités aux liants hydrauliques | N | NF EN 13286-41
Détermination de la résistance à la traction indirecte des mélanges traités aux liants hydrauliques | N | NF EN 13286-42
Détermination du module d’élasticité des mélanges traités aux liants hydrauliques (modalités à préciser) | N | NF EN 13286-43
Détermination du délai de maniabilité | N | NF EN 13286-45
Méthode d'essai pour la détermination de l’indice portant Californien (CBR) et de l’indice portant immédiat (IPI) - Hors chapitre 8 | N | NF EN 13286-47
Méthode d'essai pour la détermination du gonflement linéaire - Chapitre 8 | N | NF EN 13286-47
Essai de gonflement accéléré pour sol traité à la chaux et/ou avec un liant hydraulique | N | NF EN 13286-49
Méthode de confection par vibrocompression des éprouvettes de matériaux traités aux liants hydrauliques | N | NF EN 13286-52
Méthode de confection par compression axiale des éprouvettes de matériaux traités aux liants hydrauliques | N | NF EN 13286-53
Assises de chaussées - Chaux aérienne calcique pour sols et routes - Essai de réactivité de la chaux vive à l'eau. | N | NF P 98-102
Fabrication en laboratoire de mélange de graves ou de sables pour la confection d'éprouvettes. | N | NF P 98-230-3
Mesure de l'indice de portance immédiate sur les sables traités aux liants hydrauliques. | N | NF P 98-231-4
Détermination des caractéristiques mécaniques des matériaux traités aux liants hydrauliques - Partie 4: essai de flexion | N | NF P 98-232-4
Détermination du comportement en fatigue des matériaux traités aux liants hydrauliques - Partie 1: essai par flexion à amplitude de contrainte constante | N | NF P 98-233-1
Comportement au gel des matériaux traités aux liants hydrauliques - Partie 1 : essai de résistance au gel-dégel des graves et sables traités. | N | NF P 98-234-1
Dosage des liants et activants dans les matériaux traités aux liants hydrauliques - Partie 1: dosage chimique d'un ciment fraîchement incorporé | N | NF P 98-240-1

## Domaine 3
3 ESSAI SUR REVÊTEMENTS SUPERFICIELS : Surlignés en jaune les essais demandés à minima pour la qualification
N° Dérogation DAN
Enduits superficiels d'usure - Méthodes d'essai - Partie 1 : taux d'épandage et régularité transversale du liant et des gravillons - Chapitre 4 | N | NF EN 12272-1 | 3A 3C
Enduits superficiels d'usure - Méthodes d'essai - Partie 1 : taux d'épandage et régularité transversale du liant et des gravillons - Chapitre 5 | N | NF EN 12272-1 | 3C
Enduits superficiels d'usure - Méthodes d'essai - Partie 1 : taux d'épandage et régularité transversale du liant et des gravillons - Chapitre 6 | N | NF EN 12272-1
Enduits superficiels d'usure - Méthodes d'essai - Partie 1 : taux d'épandage et régularité transversale du liant et des gravillons - Chapitre 7 | N | NF EN 12272-1
Enduits superficiels d'usure - Méthodes d'essai - Partie 2 : évaluation visuelle des défauts | N | NF EN 12272-2
Enduits superficiels - Méthode d'essai - Partie 3 : détermination de l'adhésivité liants-granulats par mesure de la cohésion Vialit | N | NF EN 12272-3
Matériau d'échantillonnage de matériaux bitumeux coulé à froid | N | NF EN 12274-1
Matériaux bitumineux coulés à froid - Méthode d'essai - Partie 2 : détermination de la teneur en liant résiduel y compris la préparation des échantillons | N | NF EN 12274-2 | 3B
Matériaux bitumineux coulés à froid - Méthodes d'essai - Partie 3 : consistance | N | NF EN 12274-3
Matériaux bitumineux coulés à froid - Méthodes d'essai - Partie 4 : détermination de la cohésion du mélange | N | NF EN 12274-4
Matériaux bitumineux coulés à froid - Méthode d'essai - Partie 5 : détermination de la teneur minimum en liant et de la résistance à l'usure | N | NF EN 12274-5
Matériaux bitumineux coulés à froid - Méthode d'essai - Partie 6 : taux d'épandage | N | NF EN 12274-6
Matériaux bitumineux coulés à froid - Méthodes d'essai - Partie 7 : essai d'abrasion par agitation | N | NF EN 12274-7
Matériaux bitumineux coulés a froid - Méthodes d'essai - Partie 8 : évaluation visuelle des défauts | N | NF EN 12274-8

## Domaine 4
4 ESSAIS SUR BETON HYDRAULIQUE DE CHAUSSEES : Surlignés en jaune les essais demandés à minima pour la qualification
Prélèvement et appareillage commun |  | NF EN 12350-1
Essai d'affaissement | N | NF EN 12350-2
Masse volumique | N | NF EN 12350-6
Méthode de la compressibilité | N | NF EN 12350-7
Essai d'étalement au cône | N | NF EN 12350-8
Essais pour béton durci - Partie 1 : forme, dimensions et autres exigences aux éprouvettes et aux moules | N | NF EN 12390-1
Confection et conservation des éprouvettes pour essais de résistance | N | NF EN 12390-2
Résistance à la compression des éprouvettes | N | NF EN 12390-3
Résistance à la compression - Caractéristiques des machines d'essai | N | NF EN 12390-4
Résistance à la flexion des éprouvettes | N | NF EN 12390-5
Résistance en traction par fendage des éprouvettes | N | NF EN 12390-6
Masse volumique du béton durci | N | NF EN 12390-7
Essais pour béton dans les structures - Partie 1 : carottes - Prélèvement, examen et essais en compression | N | NF EN 12504-1
Revêtements en béton - Partie 1 : méthode d'essai pour la détermination de l'épaisseur de la dalle de béton par voie non destructive | N | NF EN 13863-1
Revêtements en béton - Partie 2 : méthodes d'essais pour la détermination de l'adhésion entre deux couches | N | NF EN 13863-2
Revêtements en béton - Partie 3 : méthodes d'essai pour la détermination de l'épaisseur d'une chaussée béton à partir de carottes | N | NF EN 13863-3
Revêtements en béton - Partie 4 : méthodes d'essai pour la détermination de la résistance à l'usure par abrasion provoquée par les pneus à crampons des revêtements en béton | N | NF EN 13863-4
Essais relatifs aux chaussées - Mesure de l'étanchéité des joints de chaussées en béton de ciment | N | NF P 98-246
Essais relatifs aux chaussées - Essais propres au béton de D supérieur à 40 mm - Partie 2 : affaissement au cône. | N | NF P 98-248-2
Essai pour béton frais - Temps d'écoulement au cône | XP | XP P 18-469

## Domaine 5
5 ESSAIS SUR GRANULATS : Surlignés en jaune les essais demandés à minima pour la qualification
N° dérogation DAN
Détermination de la résistance à l'usure (micro-DEVAL). | N | NF EN 1097-1
Méthodes pour la détermination de la résistance à la fragmentation. §5 | N | NF EN 1097-2
Méthode pour la détermination de la masse volumique en vrac et de la porosité intergranulaire | N | NF EN 1097-3
Détermination de la porosité de filler sec compacté (vides RIGDEN) | N | NF EN 1097-4
Détermination de la teneur en eau par séchage en étuve | N | NF EN 1097-5 | 5A
Détermination de la masse volumique réelle et du coefficient d'absorption d'eau. N° du ou des chapitre(s) appliqué(s) à préciser | N | NF EN 1097-6
Détermination de la masse volumique absolue des fillers-Méthode au pycnomètre | N | NF EN 1097-7
Détermination du coefficient de polissage accéléré | N | NF EN 1097-8
Hauteur de succion d’eau | N | NF EN 1097-10
Détermination de la résistance au gel-dégel | N | NF EN 1367-1
Essai au sulfate de magnésium | N | NF EN 1367-2
Essai d'ébullition pour les basaltes coup de soleil | N | NF EN 1367-3
Détermination du retrait au séchage | N | NF EN 1367-4
Résistance au gel-dégel au contact du sel (NaCl) | N | NF EN 1367-6
Détermination de la résistance au gel-dégel des granulats légers | N | NF EN 1367-7
Détermination de la résistance à la désintégration des granulats légers | N | NF EN 1367-8
Analyse chimique. N° du ou des chapitre(s) appliqué(s) à préciser | N | NF EN 1744-1+A1
Préparation d'éluats par lixiviation des granulats | N | NF EN 1744-3
Détermination de la sensibilité à l'eau des fillers pour mélanges bitumineux | N | NF EN 1744-4
Détermination des sels chlorures solubles dans l'acide | N | NF EN 1744-5
Détermination de l'influence d'un extrait de granulat recyclé sur le temps de prise initial du ciment | N | NF EN 1744-6
Détermination de la perte au feu des mâchefers d'incinération d'ordures ménagères (MIOM) | N | NF EN 1744-7
Essai de comptage des particules métalliques contenues dans les granulats provenant de mâchefers d'incinération de déchets non dangereux (MIDND) | N | NF EN 1744-8
Méthodes d'essai des ciments - Partie 6 : détermination de la finesse | N | NF EN 196-6
Méthodes d'échantillonnage | N | NF EN 932-1
Méthodes de réduction d'un échantillon de laboratoire. | N | NF EN 932-2
Procédure et terminologie pour la description pétrographique simplifiée. | N | NF EN 932-3
Détermination de la granularité . Analyse granulométrique par tamisage | N | NF EN 933-1 | 1A 5B 5C
Détermination de la forme des granulats - coefficient d’aplatissement | N | NF EN 933-3
Détermination de la forme des granulats - Indice de forme | N | NF EN 933-4
Détermination du pourcentage de surfaces cassées dans les gravillons | N | NF EN 933-5
Evaluation des caractéristiques de surface - Coefficient d'écoulement des granulats (modalités à préciser) | N | NF EN 933-6
Détermination de la teneur en éléments coquilliers. Pourcentage des coquilles dans les gravillons | N | NF EN 933-7
Evaluation des fines. Equivalent de sable | N | NF EN 933-8
Qualification des fines. Essai au bleu de méthylène | N | NF EN 933-9 | 5D
Détermination des fines - Granularité des fillers (tamisage dans un jet d'air) | N | NF EN 933-10
Essai de classification des constituants de gravillons recyclés | N | NF EN 933-11 | 5E
Essais sur les fillers utilisés dans les mélanges bitumineux - Partie 1 : essai bille-anneau | N | NF EN 13179-1
Essais sur les fillers utilisés dans les mélanges bitumineux - Partie 2 : viscosité apparente (Nombre-bitume) | N | NF EN 13179-2
Enrochements - Partie 2 - Méthodes d'essais | N | NF EN 13383-2
Analyse granulométrique - Essai à l'aide d'un appareil d'ombroscopie | N | NF P 18-566
Mesure du coefficient de friabilité des sables | N | NF P 18-576
Détermination des coefficients d'abrasivité et de broyabilité | N | NF P 18-579
Détermination de l'indice de continuité | N | P 18-556
Éléments pour l'identification des granulats | N | P 18-557
Mesure de la masse volumique des sables et gravillons dans l'huile de paraffine | N | P 18-559 | 5F 5G
Etude pétrographique des granulats appliquée à l'alcali-réaction | XP | XP P 18-543
Détermination des alcalins actifs solubles dans l'eau de chaux | XP | XP P 18-544
Détermination des teneurs en impuretés prohibées et en boulettes d'argile | XP | XP P 18-546
Détermination de la résistance au polissage accéléré des gravillons - Méthode par projection. | XP | XP P 18-580
Méthodes d'essai de réactivité aux alcalis | XP | XP P 18-594
Note concernant le domaine "Granulats" : Lorsque le laboratoire a recours au fascicule de documentation FD P 18-663 "Modalités d'application des normes NF EN d'essai sur les granulats", en complément des normes européennes, il doit le mentionner dans le rapport d'essai.

## Domaine 6
6 ESSAIS SUR LIANTS ANHYDRES : Surlignés en jaune les essais demandés à minima pour la qualification
N° Dérogation DAN
Echantillonnage des liants bitumineux | N | NF EN 58
Caractérisation des propriétés sensorielles | N | NF EN 1425
Détermination de la pénétrabilité à l’aiguille | N | NF EN 1426 | 6F
Détermination du point de ramollissement des produits bitumineux - Méthode bille et anneau | N | NF EN 1427
Détermination de la solubilité | N | NF EN 12592
Détermination du point de fragilité Fraass | N | NF EN 12593
Préparation des échantillons d'essai | N | NF EN 12594 | 6D
Détermination de la viscosité cinématique | N | NF EN 12595
Détermination de la viscosité dynamique par viscosimètre capillaire sous vide | N | NF EN 12596
Détermination de la teneur en paraffines - Partie 2: méthode par extraction | N | NF EN 12606-2
Détermination de la résistance au durcissement sous l'effet de la chaleur et de l'air Partie 1 : méthode RTFOT | N | NF EN 12607-1
Détermination de la résistance au durcissement sous l'effet de la chaleur et de l'air - partie 2: méthode TFOT | N | NF EN 12607-2
Détermination de la résistance au durcissement sous l'effet de la chaleur et de l'air - partie 3: méthode RFT | N | NF EN 12607-3
Détermination du temps d'écoulement à l'aide d'un viscosimètre à écoulement - Partie 2 : bitumes fluidifiés et fluxés | N | NF EN 12846-2
Détermination de la tendance à la décantation des émulsions de bitume | N | NF EN 12847
Détermination du PH des émulsions de bitume | N | NF EN 12850
Récupération du liant d'une émulsion de bitume ou d'un bitume fluidifié ou fluxé par évaporation - Partie 1: Récupération par évaporation | N | NF EN 13074-1
Récupération du liant d'une émulsion de bitume ou d'un bitume fluidifié ou fluxé par évaporation - Partie 2: Stabilisation après récupération par évaporation | N | NF EN 13074-2
Essais sur les fillers utilisés dans les mélanges bitumineux - Partie 1 : essai bille-anneau | N | NF EN 13179-1
Détermination de la tendance à l'exsudation des bitumes | N | NF EN 13301
Détermination de la viscosité dynamique des liants bitumineux à l'aide d'un viscosimètre tournant | N | NF EN 13302
Détermination de la perte de masse au chauffage des bitumes industriels | N | NF EN 13303
Détermination du retour élastique des bitumes modifiés | N | NF EN 13398
Détermination de la stabilité au stockage des bitumes modifiés | N | NF EN 13399
Détermination des caractéristiques de traction des liants bitumineux par la méthode d'essai de traction | N | NF EN 13587
Détermination de la cohésion des liants bitumineux par la méthode du mouton-pendule | N | NF EN 13588
Détermination des caractéristiques de traction des liants bitumineux modifiés par la méthode de force ductilité | N | NF EN 13589
Visualisation de la dispersion des polymères dans les bitumes modifiés par des polymères | N | NF EN 13632
Détermination de la viscosité dynamique des bitumes et liants bitumineux par la méthode du cône et plateau | N | NF EN 13702
Vieillissement long terme accéléré réalisé dans un récipient de vieillissement sous pression (PAV) | N | NF EN 14769
Détermination du module complexe en cisaillement et de l'angle de phase - Rhéomètre à cisaillement dynamique (DSR) | N | NF EN 14770
Détermination du module de rigidité en flexion - Rhéomètre à flexion du barreau (BBR) | N | NF EN 14771
Vieillissement/conditionnement long terme accéléré par la méthode du cylindre tournant (RCAT) | N | NF EN 15323
Evaluation de la résistance à la fissuration par corrosion sous contrainte par essai d'évaporation goutte à goutte | N | NF EN ISO 15324
Mesure de la masse volumique et de la densité - Méthode du pycnomètre à bouchon capillaire | N | NF EN 15326+A1
Essai d'adhésivité des liants bitumineux fluidifiés et fluxés par l'essai d'immersion dans l'eau | N | NF EN 15626
Détermination de la température de résistance à la fissuration par un essai de flexion 3 points sur un barreau entaillé | N | XP CEN/TS 15963
Détermination de la viscosité à taux de cisaillement nul (ZSV) utilisant un rhéomètre à contrainte de cisaillement en mode de fluage | N | XP CEN/TS 15325 et CEN/TS 15325
Bitumes et liants bitumineux - Détermination de la teneur en sel des bitumes - Méthode par mesure de conductivité | N | XP CEN/TS 17481
Bitumes et liants bitumineux - Détermination de l'indice d'acide d'un bitume - Méthode potentiométrique | N | XP CEN/TS 17482
Détermination de l'adhésivité passive des liants bitumineux par l'essai d'immersion dans l'eau - Méthode utilisant des granulats - Partie 2: bitumes purs et modifiés | N | NF T 66-043-2
Détermination du module complexe | FD | FD T 66-065
Liants hydrocarbonés - Détermination de l'indice d'acide d'un bitume - Méthode potentiométrique | N | NF T 66-066
Détermination de la cohésivité à basse température - Méthode aux billes de verre | FD | FD T 66-044
Essai d'efficacité du dopage des liants anhydres | N | NF T 66-061
Susceptibilité thermique d’un bitume - indice de pénétrabilité | ME | LCPC RLB 1
Décantation | ME | LCPC RLC AC4
6 Bis ESSAIS SUR EMULSIONS
Echantillonnage des liants bitumineux | N | EN 58
Caractérisation des propriétés sensorielles | N | NF EN 1425
Détermination du résidu sur tamis des émulsions de bitume et détermination de la stabilité au stockage par tamisage | N | NF EN 1429 | 6B 6C
Détermination de la polarité des particules des émulsions de bitume | N | NF EN 1430
Détermination par distillation du liant résiduel et du distillat d'huile dans les émulsions de bitumes | N | NF EN 1431
Préparation des échantillons d'essai | N | NF EN 12594 | 6D
Détermination du temps d'écoulement à l'aide d'un viscosimètre à écoulement - Partie 1 : émulsions de bitume | N | NF EN 12846-1
Détermination du temps d'écoulement à l'aide d'un viscosimètre à écoulement - Partie 2 : bitumes fluidifiés et fluxés | N | NF EN 12846-2
Détermination de la tendance à la décantation des émulsions de bitume | N | NF EN 12847
Détermination de la stabilité des émulsions de bitume en mélange avec du ciment | N | NF EN 12848
Détermination du pouvoir de percolation des émulsions de bitume | N | NF EN 12849
Détermination du pH des émulsions de bitume | N | NF EN 12850
Récupération du liant d'une émulsion de bitume ou d'un bitume fluidifié ou fluxé par évaporation - Partie 1: Récupération par évaporation | N | NF EN 13074-1
Récupération du liant d'une émulsion de bitume ou d'un bitume fluidifié ou fluxé par évaporation - Partie 2: Stabilisation après récupération par évaporation | N | NF EN 13074-2
Détermination de l'indice de rupture des émulsions cationiques de bitume, méthode des fines minérales | N | NF EN 13075-1
Détermination de la durée de miscibilité des fines dans les émulsions cationiques de bitume | N | NF EN 13075-2
Détermination de l'adhésivité des émulsions de bitume par l'essai d'immersion dans l'eau | N | NF EN 13614 | 6E
Mesure du temps d'écoulement des émulsions bitumineuses avec le viscosimètre Redwood n° II | N | NF EN 16345
Détermination de la teneur en eau dans les émulsions de bitume- Méthode de distillation azéotropique | N | NF EN 1428 ** | 6A
Détermination de la teneur en eau dans les émulsions de bitume- Méthode par évaporation à la balance dessicatrice | N | NF EN 16849 **
Détermination de la teneur en eau dans les émulsions de bitume- Méthode par évaporation à la balance dessicatrice | FD | FD T 66-080 **
Détermination du comportement à la rupture et de l'adhésivité immédiate des émulsions cationiques de bitume avec un granulat de 2/4 mm | TS | TS 16-346
** Note : En cas de litige, la détermination de la teneur en eau dans les émulsions de bitume - Méthode de distillation azéotropique reste la méthode de référence.

## Domaine 7
7 ESSAIS SUR SOLS : Surlignés en jaune les essais demandés à minima pour la qualification
N° Dérogation DAN
Qualité du sol - Détermination du pH | N | NF ISO 10390
Reconnaissance et essais géotechniques - Identification et classification des sols - Partie 1: Identification et description | N | NF EN ISO 14688-1
Reconnaissance et essais géotechniques - Identification et classification des sols - Partie 2: Principe pour une classification | N | NF EN ISO 14688-2
Reconnaissance et essais géotechniques - Identification, description et classification des roches | N | NF EN ISO 14689
Détermination de la teneur en eau | N | NF EN ISO 17892-1 | 7F
Détermination de la masse volumique d'un sol fin | N | NF EN ISO 17892-2
Détermination de la distribution granulométrique des particules - Méthode de tamisage | N | NF EN ISO 17892-4 chapitre 5.2 | 7B - 7E - 7F
Détermination de la distribution granulométrique des particules - Méthode du densimètre | N | NF EN ISO 17892-4 chapitre 5.3
Détermination de la distribution granulométrique des particules - Méthode de la pipette | N | NF EN ISO 17892-4 chapitre 5.4
Détermination des limites de liquidité et de plasticité | N | NF EN ISO 17892-12
Reconnaissance et essais géotechniques - Essais en place - Partie 2 : essai de pénétration dynamique | N | NF EN ISO 22476-2
Reconnaissance et essais géotechniques - Essais en place - Partie 4: Essai au pressiomètre Ménard | N | NF EN ISO 22476-4
Méthode d'essai pour la détermination du degré d'acidité des sols selon Baumann Gully | N | NF EN 16502
Reconnaissance et essais - Description. Identification. Dénomination des sols - Terminologie. Éléments de classification. | N | NF P 94-011
Identification granulométrique - Méthode de tamisage par voie humide | N | NF P 94-041
Reconnaissance et essais - Détermination de la teneur pondérale en matières organiques d'un matériau - Méthode par calcination. | N | XP P 94-047
Détermination de la teneur en eau pondérale des matériaux - Partie 1 : méthode de la dessiccation au four à micro-ondes. | N | NF P 94-049-1
Détermination de la teneur en eau pondérale - Méthode à la plaque chauffante ou panneaux rayonnants | N | NF P 94-049-2
Détermination de la teneur en eau pondérale des matériaux - Méthode par étuvage | N | NF EN 17892-1 | 7A 7F
Sols : reconnaissance et essais - Détermination des limites d'Atterberg - Limite de liquidité à la coupelle - Limite de plasticité au rouleau. | N | NF P 94-051
Détermination de la MV des particules solides des sols - Méthode du pycnomètre à eau | N | NF P 94-054
Détermination de la teneur pondérale en matières organiques d’un sol - Méthode chimique | N | NF P 94-055
Analyse granulométrique des sols - Méthode par tamisage à sec après lavage | ME | Ex NF P 94-056 du 1/3/1996 | 7B - 7E - 7F
Analyse granulométrique des sols - Méthode par sédimentation | ME | Ex NF P 94-057 du 1/5/1992
Reconnaissance et essais - Détermination de l'état de décomposition (humidification) des sols organiques - Essai Von Post. | N | P 94-058
Essai de dessiccation - Partie 1 : détermination conventionnelle de la limite de retrait sur le passant à 400 micromètres d'un matériau. | N | XP P 94-060-1
Masse volumique sèche d'un élément de roche - Méthode par pesée hydrostatique | N | NF P 94-064
| N | NF P 94-065
Coefficient de fragmentabilité des matériaux rocheux | N | NF P 94-066
Coefficient de dégradabilité des matériaux rocheux | N | NF P 94-067
Mesure de la capacité d'adsorption de bleu de méthylène d'un sol ou d'un matériau rocheux - Détermination de la valeur de bleu de méthylène d'un sol ou d'un matériau rocheux par l'essai à la tache. | N | NF P 94-068 | 7G
Indice CBR après immersion - Indice CBR immédiat - Indice portant immédiat - Mesure sur échantillon compacté dans le moule CBR | N | NF P 94-078 | 7H
Reconnaissance et essais - Essai de gonflement à l'oedomètre - Détermination des déformations par chargement de plusieurs éprouvette. | N | XP P 94-091
Détermination des références de compactage d'un matériau - Essai Proctor normal. Essai Proctor modifié. | N | NF P 94-093 | 7C 7D 7I
Matériaux traités à la chaux et/ou aux liants hydrauliques - essais d'évaluation de l’aptitude d'un sol au traitement | N | NF P 94-100
Reconnaissance et essais - Contrôle de la qualité du compactage - Méthode au pénétromètre dynamique à énergie variable - Principe et méthode d'étalonnage du pénétromètre - Exploitation des résultats - Interprétation | N | NF P 94-105
Reconnaissance et essais - Essai pressiométrique Ménard - Partie 2 : essai avec cycle | N | XP P 94-110-2
Sondage au pénétromètre dynamique type B. | N | XP P 94-115
Reconnaissance et essais - Diagraphie dans les sondages - Méthode de la sonde à neutrons | N | XP P 94-123
Reconnaissance et essais - Essai statique de pieu isolé sous effort transversal | N | NF P 94-151
Reconnaissance et essais - Auscultation d'un élément de fondation - Partie 3 : méthode sismique parallèle (M.S.P). | N | NF P 94-160-3
Reconnaissance et essais - Auscultation d'un élément de fondation - Partie 2 : méthode par réflexion. | N | NF P 94-160-2
Reconnaissance et essais - Auscultation d'un élément de fondation - Partie 5 : méthodes par diffusion nucléaire à rayonnement gamma | N | NF P 94-160-5
Reconnaissance et essais - Prélèvement des sols et des roches - Méthodologie et procédures. | N | XP P 94-202
Renforcement des sols - Essai statique d'arrachement de clou soumis à un effort axial de traction - Essai à vitesse de déplacement constante | N | NF P 94-242-1
Cisaillement direct selon une discontinuité de roche - Essai sous un effort constant, normal à la surface de discontinuité | N | XP P 94-424
Qualité du sol - Méthode de détection et de caractérisation des pollutions - Réalisation d'un forage de contrôle ou de suivi de la qualité de l'eau souterraine au droit et autour d'un site potentiellement pollué (Tirage 2 (2018-09-01)) | N | NF X 31-614
Qualité du sol - Prestations de services relatives aux sites et sols pollués - Partie 1 : exigences générales | N | NF X 31-620-1
Qualité du sol - Prestations de services relatives aux sites et sols pollués - Partie 2 : exigences dans le domaine des prestations d'études, d'assistance et de contrôle | N | NF X 31-620-2
Qualité du sol - Prestations de services relatives aux sites et sols pollués - Partie 3 : exigences dans le domaine des prestations d'ingénierie des travaux de réhabilitation | N | NF X 31-620-3
Qualité du sol - Prestations de services relatives aux sites et sols pollués - Partie 4 : exigences dans le domaine des prestations d'exécution des travaux de réhabilitation | N | NF X 31-620-4
Analyse chimique des matériaux réfractaires - Détermination de la perte par calcination | N | NF B 49-402
Sols : reconnaissance et essais - Contrôle de la qualité du compactage - Méthode au pénétromètre dynamique à énergie constante. Principe et méthode d'étalonnage des pénétrodensitographes. Exploitation des résultats. Interprétation. | N | NF P 94-063
Sols : reconnaissance et essais - Détermination de la masse volumique d'un matériau en place - Partie 1 : méthode au gammadensimètre à pointe (à transmission directe). | N | NF P 94-061-1
Sols : reconnaissance et essais - Contrôle de la qualité du compactage - Méthode au pénétromètre dynamique à énergie variable - Principe et méthode d'étalonnage du pénétromètre - Exploitation des résultats - Interprétation | N | NF P 94-105

## Domaine 8
8 ESSAIS IN SITU :
N° Dérogation DAN
Mesurage de la profondeur de macrotexture de la surface d'un revêtement à l'aide d'une technique volumétrique à la tâche | N | NF EN 13036-1 | 8A 8B
Caractéristiques de surface des routes et aérodromes - Méthode d'essai - Partie 4 : méthode d'essai pour mesurer l'adhérence d'une surface : l'essai au pendule | N | NF EN 13036-4 | 8C
Sols : reconnaissance et essais - Portance des plates-formes - Partie 1 : module sous chargement statique à la plaque (EV2) | N | NF P 94-117-1
Sols : reconnaissance et essais - Portance des plates-formes - Partie 2 : module sous chargement dynamique | N | NF P 94-117-2
Sols : reconnaissance et essais - Portance des plates-formes - Partie 3 : coefficient de réaction de Westergaard sous chargement statique d'une plaque | N | NF P 94-117-3
Mesure de la déflexion engendrée par une charge roulante - Partie 2 : détermination de la déflexion et du rayon de courbure avec le déflectomètre Benkelman modifié. | N | NF P 98-200-2 | 8D 8H 8I 8K
Essais relatifs aux chaussées - Détermination de la macrotexture - Partie 2 : méthode de mesure sans contact. | N | NF P 98-216-2
Essais relatifs aux chaussées - Mesure de la masse volumique des matériaux en place - Partie 1 : mesure ponctuelle de la masse volumique moyenne apparente par gammadensimètre à transmission directe. | N | NF P 98-241-1 | 8E 8F
Essai au drainomètre de chantier | N | NF P 98-150-1 Annexe C
Détermination de la perméabilité d'une formation géologique en place, de matériaux rapportés, ou artificiellement reconstitués. Infiltromètres à double anneau, de type ouvert | N | NF X 30-418
Sols : reconnaissance et essais - Contrôle de la qualité du compactage - Méthode au pénétromètre dynamique à énergie constante. Principe et méthode d'étalonnage des pénétrodensitographes. Exploitation des résultats. Interprétation. | N | NF P 94-063 | 8J
Sols : reconnaissance et essais - Contrôle de la qualité du compactage - Méthode au pénétromètre dynamique à énergie variable - Principe et méthode d'étalonnage du pénétromètre - Exploitation des résultats - Interprétation | N | NF P 94-105
Mesure ponctuelle de la MV moyenne apparente par gammadensimètre utilisé en rétrodiffusion | ME | ME 08-001
Mesure ponctuelle de la MV moyenne apparente par appareillage électromagnétique | ME | ME 08-002

## Domaine 9
9 ESSAIS AUSCULTATION DE CHAUSSEES
Acoustique - Méthode de mesurage de l'influence des revêtements de chaussées sur le bruit émis par la circulation - Partie 2 : méthode de proximité immédiate | N | ISO 11819-2
Caractérisation de la texture d'un revêtement de chaussée à partir de relevés de profils - Partie 1 : détermination de la profondeur moyenne de la texture | N | ISO 13473-1
Caractéristiques de surface des routes et aérodromes - Méthodes d'essais - Partie 5 : détermination des indices d'uni longitudinal | N | NF EN 13036-5
Caractéristiques de surface des routes et aérodromes - Méthode d'essai N°46 : Mesure de l'uni longitudinal des chaussées, conditions de réalisation et d'analyse des relevés profilométriques des couches de chaussées routières ou aéronautiques. | ME | ME LCPC 46.2
Caractéristiques de surface des routes et aérodromes - Méthodes d'essais - Partie 8 : détermination des indices d'uni transversal | N | NF EN 13036-8
Caractéristiques de surface des routes et aérodroomes - Méthode d'essai N°49 : Mesure de l'adhérence des chaussées routières et aéronautiques | ME | ME LCPC 49
Caractéristiques de surface des routes et aéroports - Partie 6 : mode opératoire de détermination de l'adhérence d'un revêtement de chaussée en procédant au mesurage du coefficient de frottement transversal (CFTS) : le SCRIM | TS | XP CEN/TS 15901-6
Caractéristiques de surface des routes et aéroports - Partie 7 : mode opératoire de détermination de l'adhérence d'un revêtement de chaussée à l'aide d'un dispositif à coefficient de frottement longitudinal fixe (CFLG) : le GripTester | TS | XP CEN/TS 15901-7
Cararctéristiques de surface des routes et aéroports - Partie 9 : mode opératoire de détermination de l'adhérence d'un revêtement de chaussée en procédant au mesurage du coefficient de frottement longitudinal (CFLD) : la remorque d'adhérence DWW NL | TS | XP CEN/TS 15901-9
Essais relatifs aux chaussées - Essais lies à l'uni transversal - Partie 2 : mesure dynamique continue du profil en travers, par matérialisation de l'intersection d'un plan et de la surface de la chaussée | N | NF P 98-219-2
Essais relatifs aux chaussées - Essais lies à l'uni transversal - Partie 3 : mesure dynamique discontinue du profil en travers | N | NF P 98-219-3
Essais relatifs aux chaussées - Essais liés à l'adhérence - Partie 2 : méthode permettant d'obtenir un coefficient de frottement longitudinal (adhérence longitudinale). | N | NF P 98-220-2
Partie 3 : méthode permettant de mesurer le coefficient de frottement transversal entre un pneumatique de véhicule et la chaussée (adhérence transversale). | N | NF P 98-220-3
Essais relatifs aux chaussées - Essais liés à l'adhérence - Partie 4 : méthode permettant d'obtenir un coefficient de frottement transversal avec un appareil SCRIM. | N | NF P 98-220-4
Mesure de l'adhérence des chaussées routières et aéronautiques | ME
Méthode d'essais internes - Mesure d'uni à l'UNIBOX | MEI | Méthode Inter Entreprises
Essais relatifs aux chaussées - Essais associés à la macrotexture - Partie 1 : mesure de la drainabilité superficielle | N | NF P 98-217-1
Essais relatifs aux chaussées - Essais liés à l'uni - Partie 3 : détermination de quantificateurs d'uni longitudinal à partir de relevés profilométriques. | N | NF P 98-218-3
Essais relatifs aux chaussées - Mesure de la déflexion engendrée par une charge roulante - Partie 3 : détermination de la déflection avec le déflectographe 02. | N | NF P 98-200-3
Essais relatifs aux chaussées - Mesure de la déflexion engendrée par une charge roulante - Partie 4 : détermination de la déflection avec le déflectographe 03. | N | NF P 98-200-4
Essais relatifs aux chaussées - Mesure de la déflexion engendrée par une charge roulante - Partie 5 : détermination de la déflexion avec la déflectographe 04. | N | NF P 98-200-5
Essais relatifs aux chaussées - Mesure de la déflexion engendrée par une charge roulante - Partie 6 : détermination de la déflection avec le déflectographe béton. | N | NF P 98-200-6
Déformabilité de surface des chaussées - Déflexion et rayon de courbure | ME | ME LCPC 39
Mesure de la déflexion avec le Falling Weight Deflectometer | ME
Relevé des dégradations de surface des chaussées | N | ME LCPC 38.2
Application d'un radar pulsé monostatique à l'auscultation des chaussées | ME | ME LCPC 42
Mesure du pouvoir réfléchissant d'une surface - Mesure de l'albédo | N | ASTM E 1918-06